## AW 0.1.001
Aussenwand 01.001 | [6 empty] | H muss = J sein | [5 empty] | N muss = P sein
Schicht | Fassade |  | Lattung |  | Trägerplatte |  | Konstruktion |  | Zellulosefaserdämmung |  | OSB |  | Unterkonstruktion |  | Mineralfaserdämmung |  | GKB |  | GKB
Lambda-Wert W/mK |  |  | Hinterlüftung |  | 0.045 |  | 0.13 |  | 0.038 |  | 0.13 |  | 0.13 |  | 0.035 |  | 0.32 |  | 0.32
Euroklassen nach DIN EN 13501-1 | D |  | D |  | E |  | D |  | B |  | C |  | D |  | A2 |  | A2 |  | A2
| Dicke [mm] | Preis [€/m2] | Dicke [mm] | Preis [€/m2] | Dicke [mm] | Preis [€/m2] | Dicke [mm] | Preis [€/m2] | Dicke [mm] | Preis [€/m2] | Dicke [mm] | Preis [€/m2] | Dicke [mm] | Preis [€/m2] | Dicke [mm] | Preis [€/m2] | Dicke [mm] | Preis [€/m2] | Dicke [mm] | Preis [€/m2]
Mögliche Schichtdicken in mm | 21 | 86 | 30 | 7 | 35 | 23 | 160 | 28 | 160 | 8 | 15 | 17 | 30 | 6 | 30 | 3 | 12.5 | 8 | 12.5 | 8
|  |  | 60 | 8 | 60 | 27 | 180 | 29 | 180 | 9 | 18 | 18 | 50 | 7 | 50 | 4 | 15 | 9 | 15 | 9
[7 empty] | 200 | 30 | 200 | 10 |  |  | 60 | 8 | 60 | 5
[7 empty] | 220 | 31 | 220 | 11
[7 empty] | 240 | 32 | 240 | 12
[7 empty] | 260 | 33 | 260 | 13
[7 empty] | 280 | 34 | 280 | 14

## AW 01.005
Aussenwand 01.005 |  |  |  |  | H muss = J sein | [5 empty] | N muss = P sein
Schicht | Fassade |  | Putzträgerplatte |  | Konstruktion |  | Zellulosefaserdämmung |  | OSB |  | Unterkonstruktion |  | Mineralfaserdämmung |  | GKB |  | GKB
Lambda-Wert W/mK |  |  | 0.045 |  | 0.13 |  | 0.038 |  | 0.13 |  | 0.13 |  | 0.035 |  | 0.32 |  | 0.32
Euroklassen nach DIN EN 13501-1 | D |  | E |  | D |  | B |  | C |  | D |  | A2 |  | A2 |  | A2
| Dicke [mm] | Preis [€/m2] | Dicke [mm] | Preis [€/m2] | Dicke [mm] | Preis [€/m2] | Dicke [mm] | Preis [€/m2] | Dicke [mm] | Preis [€/m2] | Dicke [mm] | Preis [€/m2] | Dicke [mm] | Preis [€/m2] | Dicke [mm] | Preis [€/m2] | Dicke [mm] | Preis [€/m2]
Mögliche Schichtdicken in mm | 21 | 20 | 60 | 32 | 160 | 8 | 160 | 8 | 15 | 17 | 30 | 6 | 30 | 3 | 12.5 | 8 | 12.5 | 8
[5 empty] | 180 | 9 | 180 | 9 | 18 | 18 | 50 | 7 | 50 | 4 | 15 | 9 | 15 | 9
[5 empty] | 200 | 10 | 200 | 10 |  |  | 60 | 8 | 60 | 5
[5 empty] | 220 | 11 | 220 | 11
[5 empty] | 240 | 12 | 240 | 12
[5 empty] | 260 | 13 | 260 | 13
[5 empty] | 280 | 14 | 280 | 14

## AW 01.030
Aussenwand 01.030 | [8 empty] | J muss = L sein
Schicht | Fassade |  | Lattung |  | GKFI |  | GKF |  | Konstruktion |  | Steinwolle |  | GKF |  | GKF
Lambda-Wert W/mK |  |  | Hinterlüftung |  | 0.32 |  | 0.32 |  | 0.13 |  | 0.035 |  | 0.32 |  | 0.32
Euroklassen nach DIN EN 13501-1 | D |  | D |  | A1 |  | A1 |  | D |  | A1 |  | A1 |  | A2
| Dicke [mm] | Preis [€/m2] | Dicke [mm] | Preis [€/m2] | Dicke [mm] | Preis [€/m2] | Dicke [mm] | Preis [€/m2] | Dicke [mm] | Preis [€/m2] | Dicke [mm] | Preis [€/m2] | Dicke [mm] | Preis [€/m2] | Dicke [mm] | Preis [€/m2]
Mögliche Schichtdicken in mm | 21 | 86 | 30 | 7 | 18 | 10 | 18 | 10 | 160 | 28 | 160 | 11 | 18 | 29 | 11 | 11
|  |  | 60 | 8 |  |  |  |  | 180 | 29 | 180 | 12
[9 empty] | 200 | 30 | 200 | 13
[9 empty] | 220 | 31 | 220 | 14
[9 empty] | 240 | 32 | 240 | 15
[9 empty] | 260 | 33 | 260 | 16
[9 empty] | 280 | 34 | 280 | 17

## AW 01.033
Aussenwand 01.033 |  |  |  |  | F muss = H sein | [7 empty] | N muss = P sein
Schicht | Putzfassade |  | GKF |  | Konstruktion |  | Steinwolle |  | GKF |  | GKF |  | Unterkonstruktion |  | Holzfaser |  | GKB |  | GKB
Lambda-Wert W/mK |  |  | 0.32 |  | 0.13 |  | 0.035 |  | 0.32 |  | 0.32 |  | 0.13 |  | 0.04 |  | 0.32 |  | 0.32
Euroklassen nach DIN EN 13501-1 | D |  | A1 |  | D |  | A1 |  | A1 |  | A2 |  | D |  | E |  | A2 |  | A2
| Dicke [mm] | Preis [€/m2] | Dicke [mm] | Preis [€/m2] | Dicke [mm] | Preis [€/m2] | Dicke [mm] | Preis [€/m2] | Dicke [mm] | Preis [€/m2] | Dicke [mm] | Preis [€/m2] | Dicke [mm] | Preis [€/m2] | Dicke [mm] | Preis [€/m2] | Dicke [mm] | Preis [€/m2] | Dicke [mm] | Preis [€/m2]
Mögliche Schichtdicken in mm | 70 | 52 | 18 | 11 | 160 | 28 | 160 | 11 | 18 | 11 | 18 | 11 | 30 | 6 | 30 | 6 | 12.5 | 8 | 12.5 | 8
[5 empty] | 180 | 29 | 180 | 12 |  |  |  |  | 50 | 7 | 50 | 7
[5 empty] | 200 | 30 | 200 | 13 |  |  |  |  | 60 | 8 | 60 | 8
[5 empty] | 220 | 31 | 220 | 14
[5 empty] | 240 | 32 | 240 | 15
[5 empty] | 260 | 33 | 260 | 16
[5 empty] | 280 | 34 | 280 | 17

## AW 01.013
Aussenwand 01.001 |  |  | D muss = F sein
Schicht | Fassade |  | Konstruktion |  | Zellulosefaserdämmung |  | 3-Schichtplatte
Lambda-Wert W/mK |  |  | 0.13 |  | 0.038 |  | 0.13
Euroklassen nach DIN EN 13501-1 | D |  | D |  | B |  | D
| Dicke [mm] | Preis [€/m2] | Dicke [mm] | Preis [€/m2] | Dicke [mm] | Preis [€/m2] | Dicke [mm] | Preis [€/m2]
Mögliche Schichtdicken in mm | 21 | 120 | 160 | 28 | 160 | 8 | 27 | 130
|  |  | 180 | 29 | 180 | 9
|  |  | 200 | 30 | 200 | 10
|  |  | 220 | 31 | 220 | 11
|  |  | 240 | 32 | 240 | 12
|  |  | 260 | 33 | 260 | 13
|  |  | 280 | 34 | 280 | 14